## 成品检测报告
成品检测报告要求
序号 | 名称 | 要求
21 | 儿科诊疗桌 | 产品检测内容：GB/T 3325-2017 GB 18580-2017 1.桌类主要尺寸 2.形状和位置公差 3.外观性能要求：金属件外观、木制件 4.结构安全 5.甲醛释放量≤0.025mg/m³ 6.金属喷漆（塑）涂层理化性能（1、硬度：≥2H；2、冲击强度：冲击高度400mm，应无剥落、裂纹、皱纹；3、耐腐蚀：500h，应无锈迹、剥落、起皱、变色和失光现象；4、附着力：应不低于1级。） 7.木制件表面贴面层理化性能（1、耐冷热循环：无裂纹、开裂、起皱、鼓泡现象；2、耐干热：不低于3级；3、耐湿热：不低于3级；4、耐划痕：符合要求；5、耐污染性能：不低于3级；6、表面耐磨性：符合要求；7、抗冲击：不低于3级； 8、耐光色牢度（灰色样卡）:≥4级。） 9.封边条表面胶合强度≥0.5MPa； 10.力学性能：桌类强度和耐久性、桌类稳定性:合格。
54 | 陪护凳 | 检测内容至少包含： 1、外观性能要求。 2、安全性能要求：有害物质限量：可溶性铅、可溶性镉、可溶性铬、可溶性汞，需均为检出。 3、椅类力学性能：强度和耐久性。 4、甲醛释放量（mg/m³）（木家具等其他家具）≤0.02mg/m³； 5、木家具等其他家具：苯（mg/m³）≤0.003；甲苯（mg/m³）需为未检出；二甲苯（mg/m³）≤0.004； 6、总挥发性有机物（TVOC）需为未检出。
120 | 医用钢制更衣柜 （六门） | 1、外观性能要求：金属件：管材、焊接件、喷涂层、电镀层，未见缺陷； 2、理化性能要求：金属喷漆(塑)涂层，硬度≥H，结果为4H；附着力≥2级（0级最好，5级最差），结果为1级； 耐污染性能：选用带有“*”标记的6类污染物，丙酮试验时间为16h。应不低于3级，5级最好，1级最差，结果为5级。表面耐磨性：图案（磨100r后应保留50%以上花纹）； 抗冲击：冲击高度50mm，应不低于3级（1级最好，5级最差)，结果为2级； 耐光色牢度（灰色样卡）≥4级，结果为4-5级。 3、力学性能：柜类强度和耐久性（搁板支撑件强度试验），满足要求。 4、安全性能要求：结构安全：活动部件间距离≤5mm或≥25mm；人体接触或收藏物品的部位应无毛刺、刃口、棱角；固定部位的结构应牢固无松动、无少件、透钉、漏钉（预留孔、选择孔除外），满足要求。 5、甲醛释放量（1m³气候箱法）ENF≤0.025mg/m³，结果为0.023mg/m³。 6、品质属性：①产品寿命：（柜类：拉门/移门、卷门耐久性），结果为8万次测试，满足要求； ②产品有害物质：甲醛释放量≤0.05mg/m³，结果为0.01mg/m³；苯≤0.05mg/m³，结果为0.002mg/m³、甲苯≤0.1mg/m³，结果为0.002mg/m³、二甲苯≤0.1mg/m³，结果为0.002mg/m³；总挥发性有机化合物（TV0C)≤0.3mg/m³，结果为0.02mg/m³。 7、耐霉菌性：黑曲霉为1级。
181 | 治疗操作组合柜 | 检测内容至少包含： 1.外观性能要求（塑料件，玻璃件，需检测合格）； 2.安全性能要求（有害物质限量（可溶性铅，可溶性镉，可溶性铬，可溶性汞）需为未检出）； 3.产品表面涂饰层/覆面材料理化性能（金属电镀层18H抗盐雾符合国家标准）。