## 九院-定制
九院工会服务站全屋定制清单
项目编号 | 名称 | 图片 | 材质工艺 | 尺寸（mm) | 单位 | 个数
1 | 职工书屋（书柜） |  | 1.基材：采用环保E0级18厚实木颗粒,表面平整细腻、吸音和隔音、绝热、不翘曲、不开裂、防潮、防虫、防腐特殊处理，抗弯力强，不变形；台面厚度≥60mm，其中基材静曲强度≥14MPa，弹性模量≥2550MPa，内胶合强度≥0.35MPa，表面胶合强度≥1.2MPa，2h吸水厚度膨胀率≤0.5%，甲醛释放量≤0.05mg/m³，密度≥0.65g/cm³。符合GB 18580-2017 《室内装饰装修材料 人造板及其制品中甲醛释放限量》、GB/T 17657-2013 《人造板及饰面人造板理化性能试验方法》、GB/T 35601-2017 《绿色产品评价 人造板和木质地板》、符合GB/T 39600-2021《人造板及其制品甲醛释放量分级》标准且检验结论合格； 2.封边：整体采用优质PVC封边条，表面平滑、无起泡、光泽度适中、硬度合理、弹性高、耐磨性强、纹路清晰；符合QB/T 4463-2013 《家具用封边条技术要求》标准且检验结论合格； 3.五金配件：采用国标优质配件，金属表面光滑平顺，耐腐蚀，抗氧化，结实耐用。符合GB/T 3325-2017 《金属家具通用技术条件》 、GB/T 10125-2021 《人造气氛腐蚀试验 盐雾试验》、QB/T 3832-1999 《轻工产品金属镀层腐蚀试验结果的评价》标准且检验结论合格。 | 13.16*0.6*3.415 | 个 | 1
2 | 男更衣室（衣柜） |  | 1.基材：采用环保E0级18厚实木颗粒,表面平整细腻、吸音和隔音、绝热、不翘曲、不开裂、防潮、防虫、防腐特殊处理，抗弯力强，不变形；台面厚度≥60mm，其中基材静曲强度≥14MPa，弹性模量≥2550MPa，内胶合强度≥0.35MPa，表面胶合强度≥1.2MPa，2h吸水厚度膨胀率≤0.5%，甲醛释放量≤0.05mg/m³，密度≥0.65g/cm³。符合GB 18580-2017 《室内装饰装修材料 人造板及其制品中甲醛释放限量》、GB/T 17657-2013 《人造板及饰面人造板理化性能试验方法》、GB/T 35601-2017 《绿色产品评价 人造板和木质地板》、符合GB/T 39600-2021《人造板及其制品甲醛释放量分级》标准且检验结论合格； 2.封边：整体采用优质PVC封边条，表面平滑、无起泡、光泽度适中、硬度合理、弹性高、耐磨性强、纹路清晰；符合QB/T 4463-2013 《家具用封边条技术要求》标准且检验结论合格； 3.五金配件：采用国标优质配件，金属表面光滑平顺，耐腐蚀，抗氧化，结实耐用。符合GB/T 3325-2017 《金属家具通用技术条件》 、GB/T 10125-2021 《人造气氛腐蚀试验 盐雾试验》、QB/T 3832-1999 《轻工产品金属镀层腐蚀试验结果的评价》标准且检验结论合格。 | 10.19*0.6*2.4 | 个 | 1
3 | 女更衣室（衣柜） |  | 1.基材：采用环保E0级25厚实木颗粒,表面平整细腻、吸音和隔音、绝热、不翘曲、不开裂、防潮、防虫、防腐特殊处理，抗弯力强，不变形；台面厚度≥60mm，其中基材静曲强度≥14MPa，弹性模量≥2550MPa，内胶合强度≥0.35MPa，表面胶合强度≥1.2MPa，2h吸水厚度膨胀率≤0.5%，甲醛释放量≤0.05mg/m³，密度≥0.65g/cm³。符合GB 18580-2017 《室内装饰装修材料 人造板及其制品中甲醛释放限量》、GB/T 17657-2013 《人造板及饰面人造板理化性能试验方法》、GB/T 35601-2017 《绿色产品评价 人造板和木质地板》、符合GB/T 39600-2021《人造板及其制品甲醛释放量分级》标准且检验结论合格； 2.封边：整体采用优质PVC封边条，表面平滑、无起泡、光泽度适中、硬度合理、弹性高、耐磨性强、纹路清晰；符合QB/T 4463-2013 《家具用封边条技术要求》标准且检验结论合格； 3.五金配件：采用国标优质配件，金属表面光滑平顺，耐腐蚀，抗氧化，结实耐用。符合GB/T 3325-2017 《金属家具通用技术条件》 、GB/T 10125-2021 《人造气氛腐蚀试验 盐雾试验》、QB/T 3832-1999 《轻工产品金属镀层腐蚀试验结果的评价》标准且检验结论合格。 | 7.08*0.6*2.4 | 个 | 1
4 | 员工服务驿站（水吧柜） |  | 1.基材：采用环保E0级25厚实木颗粒,表面平整细腻、吸音和隔音、绝热、不翘曲、不开裂、防潮、防虫、防腐特殊处理，抗弯力强，不变形；台面厚度≥60mm，其中基材静曲强度≥14MPa，弹性模量≥2550MPa，内胶合强度≥0.35MPa，表面胶合强度≥1.2MPa，2h吸水厚度膨胀率≤0.5%，甲醛释放量≤0.05mg/m³，密度≥0.65g/cm³。符合GB 18580-2017 《室内装饰装修材料 人造板及其制品中甲醛释放限量》、GB/T 17657-2013 《人造板及饰面人造板理化性能试验方法》、GB/T 35601-2017 《绿色产品评价 人造板和木质地板》、符合GB/T 39600-2021《人造板及其制品甲醛释放量分级》标准且检验结论合格； 2.封边：整体采用优质PVC封边条，表面平滑、无起泡、光泽度适中、硬度合理、弹性高、耐磨性强、纹路清晰；符合QB/T 4463-2013 《家具用封边条技术要求》标准且检验结论合格； 3.五金配件：采用国标优质配件，金属表面光滑平顺，耐腐蚀，抗氧化，结实耐用。符合GB/T 3325-2017 《金属家具通用技术条件》 、GB/T 10125-2021 《人造气氛腐蚀试验 盐雾试验》、QB/T 3832-1999 《轻工产品金属镀层腐蚀试验结果的评价》标准且检验结论合格。 | 11.02*0.6*2.4 | 个 | 1
5 | 洗衣房（储物柜） |  | 1.基材：采用环保E0级18厚实木颗粒,表面平整细腻、吸音和隔音、绝热、不翘曲、不开裂、防潮、防虫、防腐特殊处理，抗弯力强，不变形；台面厚度≥60mm，其中基材静曲强度≥14MPa，弹性模量≥2550MPa，内胶合强度≥0.35MPa，表面胶合强度≥1.2MPa，2h吸水厚度膨胀率≤0.5%，甲醛释放量≤0.05mg/m³，密度≥0.65g/cm³。符合GB 18580-2017 《室内装饰装修材料 人造板及其制品中甲醛释放限量》、GB/T 17657-2013 《人造板及饰面人造板理化性能试验方法》、GB/T 35601-2017 《绿色产品评价 人造板和木质地板》、符合GB/T 39600-2021《人造板及其制品甲醛释放量分级》标准且检验结论合格； 2.封边：整体采用优质PVC封边条，表面平滑、无起泡、光泽度适中、硬度合理、弹性高、耐磨性强、纹路清晰；符合QB/T 4463-2013 《家具用封边条技术要求》标准且检验结论合格； 3.五金配件：采用国标优质配件，金属表面光滑平顺，耐腐蚀，抗氧化，结实耐用。符合GB/T 3325-2017 《金属家具通用技术条件》 、GB/T 10125-2021 《人造气氛腐蚀试验 盐雾试验》、QB/T 3832-1999 《轻工产品金属镀层腐蚀试验结果的评价》标准且检验结论合格。 4.石英石：采用1.5cm人造石英石材料，经过高压定型的石英石面材板采用无孔构造，有 效耐污、耐酸碱、易清洁，更使得细菌无处藏身，可与食物直接接触，安全无毒。而优质的石英石板采用天然石英砂，并在制造过程中提纯除杂，石英石以及树脂添加剂，确保石英石无辐射污染。石英石板的生产经过多重高压、抛光打磨处理，加上自然硬度，细密结构，从而导致石英石有着无惧氧化、用不旧、光泽长久维持的特质。天然的石英结晶是典型的耐火材料，其熔点高达1300度以上，93%天然石英制成的石英石板材完全阻燃，不会因接触高温而导致燃烧，也具备人造石等台面无法比拟的耐高温特性。 | 9.95*0.6*2.4 | 个 | 1
总价
注：原产品在停产或不可预计情况下选择相似产品。

## 综合中心-定制
综合中心工会服务站全屋定制清单
项目编号 | 名称 | 图片 | 材质工艺 | 尺寸（mm) | 单位 | 个数
1 | 服务咨询台（吧台） |  | 1.基材：采用环保E0级18厚实木颗粒,表面平整细腻、吸音和隔音、绝热、不翘曲、不开裂、防潮、防虫、防腐特殊处理，抗弯力强，不变形；台面厚度≥60mm，其中基材静曲强度≥14MPa，弹性模量≥2550MPa，内胶合强度≥0.35MPa，表面胶合强度≥1.2MPa，2h吸水厚度膨胀率≤0.5%，甲醛释放量≤0.05mg/m³，密度≥0.65g/cm³。符合GB 18580-2017 《室内装饰装修材料 人造板及其制品中甲醛释放限量》、GB/T 17657-2013 《人造板及饰面人造板理化性能试验方法》、GB/T 35601-2017 《绿色产品评价 人造板和木质地板》、符合GB/T 39600-2021《人造板及其制品甲醛释放量分级》标准且检验结论合格； 2.封边：整体采用优质PVC封边条，表面平滑、无起泡、光泽度适中、硬度合理、弹性高、耐磨性强、纹路清晰；符合QB/T 4463-2013 《家具用封边条技术要求》标准且检验结论合格； 3.五金配件：采用国标优质配件，金属表面光滑平顺，耐腐蚀，抗氧化，结实耐用。符合GB/T 3325-2017 《金属家具通用技术条件》 、GB/T 10125-2021 《人造气氛腐蚀试验 盐雾试验》、QB/T 3832-1999 《轻工产品金属镀层腐蚀试验结果的评价》标准且检验结论合格。 | 3*0.82*1.1 | 个 | 1
2 | 妈咪小屋（储物柜） |  | 1.基材：采用环保E0级18厚实木颗粒,表面平整细腻、吸音和隔音、绝热、不翘曲、不开裂、防潮、防虫、防腐特殊处理，抗弯力强，不变形；台面厚度≥60mm，其中基材静曲强度≥14MPa，弹性模量≥2550MPa，内胶合强度≥0.35MPa，表面胶合强度≥1.2MPa，2h吸水厚度膨胀率≤0.5%，甲醛释放量≤0.05mg/m³，密度≥0.65g/cm³。符合GB 18580-2017 《室内装饰装修材料 人造板及其制品中甲醛释放限量》、GB/T 17657-2013 《人造板及饰面人造板理化性能试验方法》、GB/T 35601-2017 《绿色产品评价 人造板和木质地板》、符合GB/T 39600-2021《人造板及其制品甲醛释放量分级》标准且检验结论合格； 2.封边：整体采用优质PVC封边条，表面平滑、无起泡、光泽度适中、硬度合理、弹性高、耐磨性强、纹路清晰；符合QB/T 4463-2013 《家具用封边条技术要求》标准且检验结论合格； 3.五金配件：采用国标优质配件，金属表面光滑平顺，耐腐蚀，抗氧化，结实耐用。符合GB/T 3325-2017 《金属家具通用技术条件》 、GB/T 10125-2021 《人造气氛腐蚀试验 盐雾试验》、QB/T 3832-1999 《轻工产品金属镀层腐蚀试验结果的评价》标准且检验结论合格。 | 3.17*0.6*2.4 | 个 | 1
总价
注：原产品在停产或不可预计情况下选择相似产品。