## Sheet1
1.1招标项目技术需求及详细参数
序号 | 名 称 | 产品规格/cm | 单位 | 技术指标 | 数量
1 | 被套 | 245*160 | 条 | 粉红色或彩色喷气缎纹贡缎，棉60%，涤40%，60S*40S精梳棉，密度173*120,。水洗后尺寸。被套头开口。耐氯漂，产品色牢度，干摩3-4级，湿摩2-3级，耐氯漂3-4级，耐汗渍4-5级，耐光（日晒）4-5级，符合国家标准或国际ITS检测标准,按医院设计要求印制LOGO（绿色）及名称，附有2024年度质量检验报告. | 200
2 | 床单 | 280*180 | 条 | 粉红色或彩色喷气缎纹贡缎，棉60%，涤40%，60S*40S精梳棉，密度173*120,。水洗后尺寸。耐氯漂，产品色牢度，干摩3-4级，湿摩2-3级，耐氯漂3-4级，耐汗渍4-5级，耐光（日晒）4-5级，符合国家标准或国际ITS检测标准,按医院设计要求印制LOGO（绿色）及名称，附有2024年度质量检验报告. | 200
3 | 枕套 | 80*50 | 条 | 粉红色或彩色喷气缎纹贡缎，棉60%，涤40%，60S*40S精梳棉，密度173*120,。水洗后尺寸。耐氯漂，产品色牢度，干摩3-4级，湿摩2-3级，耐氯漂3-4级，耐汗渍4-5级，耐光（日晒）4-5级，符合国家标准或国际ITS检测标准,按医院设计要求印制LOGO（绿色）及名称，附有2024年度质量检验报告. | 200
4 | 棉被二级棉胎 | 200*150 | 条 | 新棉2.5公斤带网套带网套，规格150*200包布：外包棉布套面料成分全棉32支纱，密度为68*68，包皮压线间距密度≤25cm；填充物：重量每床不低于2.5公斤，二级皮棉，棉胎网线细密均块，包装整齐，四边平直，四角方正，无缺花，不塌边，无异味。含杂率≤0.8%；网纱：面纱3层，密度≥13根/10cm，竖筋≥10道，左、右筋≥15道，研磨率≥80%，短纤维（≤13mm）含量≤25%，采用手工缝制或绗缝，手工缝制引线按长度方向，确保行距均匀顺直，每行引线末端回针≥2针，长度方向引线行数为5行，表面浮线长度≤0.6cm，浮点距离≤6cm。引线线密度27.8tex*2或者18.2tex*2缝纫线。面料不准拼幅或有接头。做工良好、表面整齐、手感蓬松柔软、厚薄均匀、无缺块、包边整齐、四角平直。执行标准：GB18383-2007,GH/T1020-2000。手工行线5道固定，需提供质检报告。 | 50
5 | 棉褥二级棉胎 | 200*90 | 条 | 棉胎重2kg，规格200*90，外包棉布套面料成分全棉32支纱，密度为68*68，包皮压线间距密度≤25cm；填充物：重量每床不低于2公斤，二级皮棉，棉胎网线细密均块，包装整齐，四边平直，四角方正，无缺花，不塌边，无异味。含杂率≤0.8%；网纱：面纱3层，密度≥13根/10cm，竖筋≥10道，左、右筋≥15道，研磨率≥80%，短纤维（≤13mm）含量≤25%，采用手工缝制或绗缝，手工缝制引线按长度方向，确保行距均匀顺直，每行引线末端回针≥2针，长度方向引线行数为3行，表面浮线长度≤0.6cm，浮点距离≤6cm。引线线密度27.8tex*2或者18.2tex*2缝纫线。面料不准拼幅或有接头。做工良好、表面整齐、手感蓬松柔软、厚薄均匀、无缺块、包边整齐、四角平直。执行标准：GB18383-2007,GH/T1020-2000。手工行线5道固定，需提供质检报告 | 50
6 | pp棉枕芯 | 70*45 | 条 | 涤棉布外包。填充丝绵克重750克. | 50