## Sheet1
新疆铁道职业技术学院（火石泉校区）实训列车翻新改造项目报价单
项目名称 | 规格 | 数量 | 单位 | 单价 | 总价
列车车体、车底架翻新 | 车厢面积宽3米，高3.5米，长30米 | 13 | 节 | 17300 | 224900
列车车底架翻新 | 长30米 | 3 | 节 | 10800 | 32400
彩钢车棚 | 长30米，宽6米，高4米 | 2 | 个 | 4000 | 8000
路灯灯杆翻新 | 高8米 | 4 | 盏 | 250 | 1000
合计（预算价格） |  |  |  |  | 266300
施工工艺要求： 1：列车外观翻新施工工艺要求 一、施工前准备 材料：依据设计要求，采购合格的除锈剂、底漆、面漆、稀释剂、遮蔽材料等，材料需具备质量证明文件，且在有效期内。 防护：为施工人员配备齐全安全帽、护目镜、防尘口罩、防护服、防护手套等个人防护用品。 二、旧涂层与污垢处理 预清洗：使用高压清洗机，以8 - 12MPa压力，将列车表面的灰尘、泥土、油污等初步冲洗掉。 脱漆处理：采用合适的脱漆剂，均匀涂抹在旧涂层表面，保持15 - 30分钟，待旧涂层软化后，用铲刀、钢丝刷等工具小心铲除。 精细清洗：脱漆完成后，再次用高压清洗机配合中性清洁剂清洗，去除残留脱漆剂和杂质，最后用清水彻底冲洗干净并自然晾干或用压缩空气吹干。 三、除锈工艺 手工除锈：钢材表面应无可见的油脂和污垢，并且没有附着不牢的氧化皮、铁锈和油漆涂层等附着物。 四、腻子施工 刮涂：针对表面不平整处，选择合适的原子灰腻子，用刮刀将腻子均匀刮涂在缺陷部位，每次刮涂厚度不超过2mm，反复刮涂至表面平整，腻子层与底漆层紧密结合。 打磨：腻子干燥后，先用粗砂纸（80 - 120目）初步打磨，再用细砂纸（240 - 400目）精细打磨，直至表面光滑平整，与周围底漆层过渡自然，无明显凹凸和刮痕。 五、底漆涂装 喷涂：采用喷枪进行喷涂，喷涂确保漆面平整光滑，无颗粒、气泡、流痕等缺陷。 六、面漆涂装 调配：面漆与稀释剂按规定比例调配，搅拌均匀后过滤，依据铁路专用颜色要求调整颜色，确保与标准颜色一致。 喷涂确保漆面平整光滑，无颗粒、气泡、流痕等缺陷。 干燥：自然干燥时间为48 - 72小时，干燥完成后进行自然冷却。 七、油漆基本性能要求 - 附着力：与火车体表面紧密结合，在不同环境下不易脱落、起皮，划格试验需达到1级或更高标准。 - 耐腐蚀性：能抵御雨水、雪、盐雾及各种化学物质侵蚀，保证火车皮在使用周期内不生锈，通过中性盐雾试验，一般要求达到1000小时以上无明显锈蚀。 - 耐候性：经长期日晒、风吹、雨淋，仍保持性能稳定，无明显变色、粉化、龟裂等现象，人工加速老化试验要求达到一定时间，如2000小时以上。 - 干燥时间：表干时间一般在1-4小时，实干时间在24小时内，低温或潮湿环境下也能在合理时间内干燥固化。 - 柔韧性：柔韧性一般要求达到1mm或更优。 - 硬度：具有一定硬度，抗划伤、抗碰撞，铅笔硬度一般达到2H及以上。 - 光泽度：按设计要求，如哑光、半光或高光，光泽度偏差在规定范围内，均匀一致。 - 环保性：符合国家环保标准，低VOC含量，减少对环境和人体危害，有害物质限量在规定范围内。 - 稳定性：与列车表面处理剂及其他涂层材料兼容性好，不发生化学反应，确保整体涂层系统稳定性。 七、质量检查 外观：在自然光线下，距离列车3 - 5m处观察，漆面应平整光滑、色泽均匀，无流挂、气泡、颗粒、橘皮等缺陷，无漏喷、色差现象。