## Sheet1
序号 | 产品名称 | 参数
1 | 消防服五件套（头盔、消防腰带、防护手套、阻燃防刺靴） | 一、消防服ZFMH-SJ E1(DRD) ▲1.整体热防护性能：≥37TPP（cal/cm²），试验过程中无熔融、脆裂和收缩现象 2.阻燃性能： 外层经向损毁长度≤40mm，纬向损毁长度≤45mm； 防水透气层（隔热层）经向损毁长度≤32mm，纬向损毁长度≤34mm； 舒适层经向损毁长度≤33mm，纬向损毁长度≤35mm； 反光标志带经向损毁长度≤21mm，纬向损毁长度≤20mm； 外层加强材料经向损毁长度≤17mm，纬向损毁长度≤15mm； 救生拖拉带经向损毁长度为≤1mm，纬向损毁长度为0mm； （在所有阻燃性能检验中，均无熔融、滴落现象） 3.防护护腕、粘合物、拉链基布、缝纫线检验结果合格，检验过程中均无熔融、滴落现象 4.热稳定性能: 外层变化率经向为≤0.7%、纬向为≤1.0%；防水透气层变化率经向为≤1.0%、纬向为≤1.0%；外层加强材料变化率经向为≤0.7%、纬向为≤0.7%；舒适层变化率经向为≤1.7%、纬向为≤1.0%；救生拖拉带变化率为≤0%（在所有热稳定性能检验中，试样表面均无明显变化） 5.缝纫线检验结果合格，无熔融、焦化现象 6.五金件检验结果合格，能保持其原有功能 7.缩水率： 外层经向缩水率为≤1.2%、纬向为≤1.2%；防水透气层经向缩水率为≤1.6%、纬向为2.0%；舒适层经向缩水率为≤1.7%、纬向为≤1.8% 8.表面抗湿性能：外层检验结果为3级 ▲9.断裂强力（N）：外层经向为1500N、纬向为1500N；舒适层经向为580N、纬向为580N；救生拖拉带为15600N ▲10.撕破强力（N）：外层经向为410N、纬向为390N 11.单位面积质量（g/m²）： 外层检验结果为227.13g/m²；防水透气层检验结果为158.42g/m²；舒适层检验结果为121.38g/m² 12.色牢度外层耐洗沾色、耐水摩擦检验结果均为4级、光色牢度符合4级要求 13.防水透气层耐静水压＞50kPa符合标准要求、透湿率检验结果为9240（g/（m²·24h）、抗油性能检验结果为5级 14.针距密度明暗针检验结果为12针，包缝线10针。 15.防护服的领与前身、袖与前身、袋与前身、左右前身及其他表面部位的色差检验结果均合格 ▲16.接缝断裂强力外层经向检验结果为1200N，纬向检验结果为1200N 17.反光标志带耐热性能检验结果合格，试验后，反光材料表面无炭化、脱落现象 18.反光标志带高低温性能检验结果合格，试验后无断裂、起皱、扭曲现象 19.消防员灭火防护服整体质量为2.6kg 20.外观：各部位整烫平服、整洁，无烫黄、水渍、亮光、粉印、线头；衣领平服、不翻翘；对称部位基本一致；粘合衬无脱胶及表面渗胶；标签位置正确，号型标志准确清晰。 21.救生拖拉带的功能性能：展开时间为4.0s，拖动距离＞2.5m。 22.符合CCCF-CPRZ-27:2019《消防类产品认证实施规则 消防装备产品 消防员个人防护装备产品》要求，以上▲参数需要在国家消防装备质量检验检测中心出具的检验报告或应急管理部消防产品合格评定中心认证证书中体现。
二、头盔 1.材料和结构、外观要求：均符合标准要求 2.冲击吸收性能： 高温预处理：≤3427.7N 辐射热预处理：≤3199.2N 低温预处理：≤3408.7N 浸水预处理：≤3503.9N （试验过程中帽壳无碎片脱落，帽托无损坏和断裂现象，帽箍与帽壳的连接机构无损坏和断裂） 3.抗冲击加速度性能： 帽顶部：≤83.7gn 帽前部：最大冲击加速度为≤343.1gn；加速度＞150gn时持续时间≤5ms；加速度＞200gn时持续时间≤2.4ms。 帽侧部：最大冲击加速度为≤350.7gn；加速度＞150gn时持续时间≤5.1ms；加速度＞200gn时持续时间≤2.7ms。 帽后部：最大冲击加速度为≤348.5gn；加速度＞150gn时持续时间≤5.8ms；加速度＞200gn时持续时间≤2.7ms。 4.耐穿透性能：检验合格 5.耐燃烧性能：火源离开帽壳后，帽壳火焰在5s内自熄，试验过程中无火焰烧透到帽壳内部的迹象 6.阻燃性能：下颏带损毁长度为≤24mm，披肩损毁长度为≤15mm，面罩损毁长度为≤0.0mm 7.耐热性能：在试验过程中，且无明显变形；帽箍、帽托、缓冲层、下颏带和披肩均无明显变形和损毁；帽箍调节装置、下颏带锁紧装置、附件及五金件节能保持其原有功能；无部件被引燃或融化；面罩无明显变形和损坏 8.电绝缘性能：帽壳泄露电流≤1.46mA ▲9.下颏带抗拉强度：延伸长度为≤16.0mm，下颏带无断裂、连接件脱落及搭扣松脱现象 ▲10.侧向刚性：帽壳最大变形为≤14.1mm，卸载后变形为≤2mm，帽壳无碎片脱落 11.头盔佩戴装置稳定性、金属部件的腐蚀性能、面罩抗冲击性能、面罩抗高速粒子冲击性能检验均符合标准要求 12.面罩透光率：无色≥85%，浅色≥84.8% 13.披肩防水性能 耐静水压：≥17KPa ▲14.整顶帽子质量为≤1113g 15.符合CCCF-CPRZ-27:2019《消防类产品认证实施规则 消防装备产品 消防员个人防护装备产品》要求，以上▲参数需要在国家消防装备质量检验检测中心出具的检验报告或应急管理部消防产品合格评定中心认证证书中体现。
三、消防腰带 ▲1.产品符合XF494-2023《消防用防坠落装备》标准；质量≤0.79kg 2.织带的宽度:(70±1)mm、织带的厚度:(2.6±0.2)mm、金属拉环的厚度:(6±1.0)mm 3.静负荷性能：正立方向、水平方向安全腰带不会从人体模型上松脱，安全腰带上的带扣和调节装置滑移距离≤25mm，且安全腰带上无影响其安全性能的明显损伤 4.抗冲击性能：安全腰带不会从人体模型上松脱，且安全腰带上无影响其安全性能的明显损伤 5.耐高温性能：安全腰带的织带和缝线无熔融、焦化现象 6.金属零件的耐腐蚀性能：盐雾试验后，外观符合GB/T 6461外观等级评定轻微级的要求 7.标志：在消防用防坠落装备的显著位置有永久性标志，其内容为：产品型号、用途、生产厂名、批号、生产日期等 8.以上▲参数需要在国家消防装备质量检验检测中心出具的检验报告或应急管理部消防产品合格评定中心认证证书中体现。
四、防护手套 1.产品符合国家XF7-2004《消防手套》 、CCCF-CPRZ-27:2019《消防类产品认证实施规则 消防装备产品 消防员个人防护装备产品》标准要求。 2.外层:牛皮革(手掌面)芳纶阻燃面料(手背面)、防水层:TPU防水袋、隔热层:芳纶隔热层 3.技术要求：3.1阻燃性能： 3.1.1外层：手套掌心面：经向续燃时间0s，阴燃时间0s，损毁长度≤5mm；纬向续燃时间0s，阴燃时间0s，损毁长度≤7mm，无熔融、滴落现象。 3.1.2手套手背面：经向续燃时间0s，阴燃时间0s，损毁长度≤41mm；纬向续燃时间0s，阴燃时间0s，损毁长度≤40mm，无熔融、滴落现象；衬里无熔融、滴落现象。 3.1.3隔热层：手套掌心面经向续燃时间0s，阴燃时间0s，损毁长度≤54mm；纬向续燃时间0s，阴燃时间0s，损毁长度≤49mm，无熔融、滴落现象；衬里无熔融、滴落现象。手套手背面（报告未体现）：经向续燃时间0s，阴燃时间0s，损毁长度≤41mm；纬向续燃时间0s，阴燃时间0s，损毁长度≤40mm，无熔融、滴落现象；衬里无熔融、滴落现象。 3.2整体热防护性能≥31.7cal/cm2。 3.3耐热性能：手套收缩率≤2.2%，衬里收缩率≤1.0%，表面无明显变化，无熔融、脱离和燃烧现象。 3.4力学性能：耐磨性能：掌心、背面耐磨＞2000次；割破力：＞15N；掌心撕破强力：≥203.6N；背面撕破强力：≥106.2N；掌心穿刺力：≥131.0N；背面穿刺力：≥68.8N。 3.5耐静水压性能：手套防水层和其线缝在静水压7kPa下试验5min后不出现水滴。整体防水性能：无渗漏。 3.6灵巧性能：≥4级 3.7握紧性能：拉重力比≥94.9%。 3.8穿戴性能：穿戴时间≤1.63S。
五、阻燃防刺靴 1.结构：消防员灭火防护靴由外底、靴帮、带防刺穿层的靴内底和防砸靴头等组成。 2.款式：消防员灭火防护靴为高帮款式；靴内底防刺穿层覆盖整个靴内底，未位于保护包头卷边上且未与之接触。 3.外观质量： 灭火防护胶靴靴面不应有起皱、砂眼、杂质、气泡、疙瘩硬粒、粘伤痕迹、亮油擦伤等有损外观的缺陷。靴面与夹里布、内底布以及防砸内包头衬垫均应平整，并且不应有脱壳现象。不应有脱齿弹边、脱空、开胶、喷霜、过硫和欠硫现象。 4.颜色：消防员灭火防护靴的主体颜色为黄黑色，且有醒目反光标志 5.靴底耐油能：体积变化≤7％ 6.防水性能：在防水性能试验时不应出现渗水现象。 ▲7.抗辐射热渗透性能：内表面升温≤6.9℃ ▲8.靴头防砸耐压性能：静压力试验下最小间隙高度≤22mm；冲击试验下最小间隙高度≤25.6mm 9.靴底抗刺穿性能：抗刺穿力≥1340N ▲10.隔热性能：靴底内表面温升(℃)≤10.5℃ 11.防滑性能：始滑角＞15° 12.电绝缘性能：击穿电流＞5000V；泄露电流≤0.7mA 13.抗切割性能：靴面经抗切割试验后,不应被割穿。 14.每只灭火防护靴应有以下标志 a)“执行标准：XF 6-2004”； b)型号、规格； c)生产厂的名称或商标； d)生产厂的灭火防护靴识别编号或制造年月； e)检验合格标记； f)严禁用于带电、浓酸和浓碱等有强烈腐蚀性的化学品场所作业。 ▲15.隔热性能：靴底内表面升温≤10.5℃ ▲16.质量：≤2.9kg 17.以上▲参数需要在国家消防装备质量监督检验中心检验报告中体现。
2 | 正压空气呼吸器 | ▲1.技术性能符合 XF124-2013《正压式消防空气呼吸器》标准要求。 2.气瓶：符合GB28053-2023《呼吸器用复合气瓶瓶》规定碳纤维复合气瓶，气瓶容积≥6.8L，工作压力≥30MPa，最大储气量≥2040L，使用环境温度-30～+60℃，配有气瓶专用保护套。瓶阀：采用侧开，四角梅花形，有防误关装置和双面气压显示功能。工作压力：30MPa出口螺纹：G5/8。气瓶瓶阀上应设置安全膜片，其爆破压力应为 37～45Mpa； 3.面罩：采用全视野球形面窗，杜绝视觉扭曲现象，不宜视疲劳；面罩能自动除雾，与面部采用硅胶密封，适合各种脸型，带低压振动报警功能。总视野率≥79.9%,双面视野率≥70.8%，透光率≥92.1%； 4.减压阀：减压阀：输出压力0.69～0.74MPa,配有红色方向型手轮；设置安全阀，开启压力应在减压器输出压力最大值的137%范围内，关闭压力≥1.13Mpa； 5.背架：为高强度的碳纤维复合材料制成，背板采用中高压管路凹槽行设计，更好防护中高压管路不受磨损；整体按人体工程学设计，腰部配有上下旋转功能，使用更加贴合，并保持空呼重心平稳，提高舒适性，灵活性。底部配有闪光警示灯； 6.压力表：压力表采用机械扇形表盘，最大量程不小于35Mpa,精密度为1.6级;压力表内置压力变送器，压力变送器与压力平视显示装置配套使用，具有无压力自动休眠，有压力自动唤醒等功能；压力变送器采用2节1.5伏7号碱性电池，连续工作时间不小于120小时，待机时间大于120天； ▲7.阻燃性能：阻燃性能试验后，背具、背带、带扣、全面罩、气瓶防护套不出现熔融现象，续燃时间0s； 8.整机气密性能：在气密性能试验后，压力指示值在1 min内的下降0MPa； ▲9.动态呼吸阻力：在30～2MPa范围内，以呼吸频率40次/min，呼吸流量100 L/min呼吸，呼吸器的全面罩内应始终保持正压，且吸气阻力≤203Pa，呼气阻力≤621Pa；在2～1MPa范围内，以呼吸频率25次/min，呼吸流量50 L/min呼吸，呼吸器的全面罩内应保持正压，且吸气阻力≤197 Pa，呼气阻力≤489Pa； ▲10.静态压力：≤383Pa； ▲11.警报器性能：当气瓶压力下降至5.5（±0.5）MPa时，警报器发出连续声响警报，连续声响警报以大于90dB(A)的声强持续15s以上，平均耗气量每分钟≤3.0L； 12.以上▲参数需要在国家消防装备质量检验检测中心出具的检测报告中体现。
3 | 空气呼吸器加压泵 | 1、容积流量：≥345L/min； 2、最大排气压力：≥35MPa； 3、噪声：≤85 dB(A)； 4、机组振动烈度：≤18 mm/s； 5、电机功率：7.5kW/380V/50Hz； 6、润滑方式：油泵+飞溅式双润滑； 7、充气时间：充一个气瓶(6.8L/30MPa)≤5分30秒； 8、安全阀：每级带有灵敏、可靠的安全阀； 9、密封：空气充填泵气路、油路不应有外泄和渗透； 10、压缩主机结构：3缸3级压缩； 11、控制方式：PLC控制系统； 12、系统显示：带中文液晶触摸显示屏，以中文显示空气充填泵的运行状态、工作参数、故障信息、维护保养指示等内容； 13、设置功能：系统带有设置功能，可设置启动与停止压力，启动延时，排污间隔时间，排污时间,保养时间等可智能协助操作人员进行保养和故障恢复； 14、排污装置：空气充填泵带有自动排污及排污收集功能并能根据地域环境自由设定排污时间与排污间隔时间； 15、保护装置：应有过载保护，缺相保护：空气充填泵应有相序保护、油压保护、油位过低保护、温度实时保护、过热保护、终极安全阀超压保护：保护时系统自动停机，并以中文报警形式在PLC液晶显示屏中提醒操作人员； 16、计时装置：应有运行时间累积显示、机组通电时间累积显示、电机启动次数累积显示、保养时间显示、紧急停机次数； 17、保养装置：应有自动运行保养计划，并能根据使用情况中文提醒操作人员进行维护保养； 18、自动停机装置：空气充填泵应能根据操作者设定的启动和停机压力自动控制启动和停机； 19、压缩空气过滤装置：呼吸空气过滤器空气质量符合GB/T31975-2015《呼吸防护用压缩空气技术要求》； 20、配防爆充气箱充瓶数量≥2个6.8L或9L的碳纤维瓶通用； 21、控制阀门：≥5只，1只减压阀、2只充气阀，2只放空阀，实现每工位单独控制； 22、箱体结构：双层结构，箱体内胆式设计，箱体自带卸载功能； 23、外箱厚度：≥5MM；中间分隔：≥4MM；前侧厚度：≥4MM；箱门厚度：≥5MM；前侧总厚度：≥9MM； 24、每工位压力表：0-60MPA每个工位都配有压力表； 25、开门连锁装置，开门时自动切断充气回路，关门时自动打开充气回路； 26、关门自锁装置，防止充瓶时及气瓶爆破时门被打开； 27、气瓶托架采用旋转结构，并配有气动弹簧，方便开关，减轻操作人员负荷； 28、整机尺寸：长≥679mm；宽≥669mm；高≥1339mm； 29、外箱内层和箱体底部开有泄压孔，气瓶爆破时，膨胀的压缩空气通过内、外箱之间的空间和箱体底部泄压孔排出，防止对操作人员的伤害； 30、▲提供国家消防装备质量监督检验中心【或中国国家认证认可监督管理委员会颁发的资质证书范围内的省级及以上（不含副省级）的检验检测机构】出具的投标产品的检验报告并加盖投标单位公章；并提供检验检测机构级别佐证资料；要求符合国家相关呼吸标准，且安全可靠的产品。
4 | 消防车水带（80mm） | 1.整体要求：符合GB6246-2011《消防水带》标准； 2.直径80mm，水带内径：76＋2mm，爆破压力：≥11.6MPa； 3.聚氨酯衬里消防水带，外编织层经线纬线均采用高强度涤纶长丝斜纹紧密编织； 4.水带编织层与衬里之间的附着强度≥83.4N/25mm，轴向延伸率≤2.2%，直径膨胀率≤3.2%，扯断伸长率≥423.6%，扯断强度≥49.7MPa； 5.长度20米，单位长度质量≤306g/m； 6.水带带有配套铝合金快速接口，水带和接口的连接采用铁丝绑扎，并带有橡胶护套； 7.▲具有国家消防装备质量监督检验中心出具的有效检测报告。
5 | 消防车水带（ 65mm） | 1.整体要求：符合GB6246-2011《消防水带》标准； 2.直径65mm，水带内径：63.5＋2mm，爆破压力：≥13.0MPa； 3.聚氨酯衬里消防水带，外编织层经线纬线均采用高强度涤纶长丝斜纹紧密编织； 4.水带编织层与衬里之间的附着强度≥69.9N/25mm，轴向延伸率≤0.7%，直径膨胀率≤2.8%，扯断伸长率≥398.6%，扯断强度≥52.0MPa； 5.长度20米，单位长度质量≤220g/m； 6.水带带有配套铝合金快速接口，水带和接口的连接采用铁丝绑扎，并带有橡胶护套； 7.▲具有国家消防装备质量监督检验中心出具的有效检测报告。
6 | 异型接口 | 1.满足GB12514.1-2005消防接口通用技术条件要求，各类接口的基本尺寸应符合相应标准的要求； 2.该产品由铝合金铸造而成，具有重量轻、强度高、耐腐蚀、连接灵活等特点； 3.工作压力1.6MPa；在1.5倍公称压力下，不应出现裂缝或断裂现象； 4.适用介质：水、泡沫混合液。
7 | 消防枪头 | 1.该直流水枪为全铝合金材质的开关式水枪，喷射的水流为柱状，射程远、流量大、冲击力强，用于扑救一般固体物质火灾，以及灭火时的辅助冷却等； 2.直流射程28.8m； 3.额定喷射压力：0.35MPa,额定流量7.5L/s（±8%）； 4.水枪操作力矩7.1N·m； 5.手柄指向出水口是“开”，手柄垂直水枪轴线是“关”，并且这两个位置有限位功能；接口公称直径：65mm； 6.▲具有国家消防装备质量监督检验中心出具的检测报告和应急管理部消防产品合格评定中心出具的消防产品认证证书。
8 | 多功能花洒枪头 | 1.流量范围四档位：2.5L/S / 5L/S / 6.5L/S/ 8L/S ； 2.标准压力：0.6Mpa，流量：480升/分； 3.射程：≥32米 ,最大喷雾角：120°； 4.水枪操作力矩：7.6N·m； 5.枪头采用塑料涡轮齿，喷雾时可产生极细小的水珠,枪头喷射模式可通过旋转枪头调节直流，开花，喷雾,枪体配有4档位流量调节圈，可调节出水流量大小,高压冲洗档位，可随时清除枪膛内杂物,水带防缠绕接口,根据人体力学设计的手枪式握柄和水枪开关，便于控制喷射方向，后坐力小，单人即可操作； 6.重量：≤1.9KG； 7.▲具有国家消防装备质量监督检验中心出具的检测报告和应急管理部消防产品合格评定中心出具的消防产品认证证书。
9 | 消防扳手（室外栓） | 1.符合消防行业标准，铸铁材质，采用红色防锈涂，防锈耐用； 2.重量：≤3KG； 3.尺寸：长度≤43CM，宽度≤12.5CM。